## Glossaire
Index suisse des produits de protection du bois 2021 2. Partie: Liste des produits de protection du bois actuellement autorisés
Éditeur: Office fédéral de l’environnement (OFEV), division Protection de l’air et produits chimiques, CH-3003 Berne Contact: chemicals@bafu.admin.ch
voir aussi: - Index suisse des produits de protection du bois 2018 / 1. Partie: Informations sur le thème de la protection du bois (Fichier PDF): www.lignum.ch - Registre des produits chimiques (RPC): https://www.rpc.admin.ch
État au 16.04.2021
Substance active (colonne D) |  | Numéro CAS
Acide borique |  | 10043-35-3
Bis[1-cyclohexyl-1,2-di(hydroxy-.kappa.O)diazeniumato(2-)]-cuivre (Cu-HDO) |  | 312600-89-8
Borate de N-didécyl-N-dipolyéthoxyammonium (Polymeric betaine) |  | 214710-34-6
Carbonate basique de cuivre(II) |  | 12069-69-1
Chlorure d‘alkyl(C12-C16)-diméthylbenzylammonium (ADBAC/BKC (C12-16)) |  | 68424-85-1
Chlorure de didécyldiméthylammonium (DDAC) |  | 7173-51-5
Composés de l‘ion ammonium quaternaire, alkyles de coco triméthyles, chlorures (ATMAC/TMAC) |  | 61789-18-2
Créosote |  | 8001-58-9
Cuivre (granulé) |  | 7440-50-8
Cyperméthrine |  | 52315-07-8
Cyproconazole |  | 94361-06-5
Fenoxycarb |  | 72490-01-8
Fluorure de sulfuryle |  | 2699-79-8
IPBC |  | 55406-53-6
N-(3-aminopropyl)-N-dodécylpropane-1,3-diamine (Diamine) |  | 2372-82-9
Perméthrine |  | 52645-53-1
Poly(oxy-1,2-éthanediyl),.alpha.-[2-(didécylméthylammonio)éthyl]-.omega.-hydroxy-, propanoate (sel) (Bardap 26) |  | 94667-33-1
Propiconazole |  | 60207-90-1
Tébuconazole |  | 107534-96-3
Tétraborate de disodium (pentahydrate) |  | 12179-04-3
Thiaclopride |  | 111988-49-9
Efficacité (colonne E)
B | traitement préventif contre le bleuissement du bois de construction
Bf | traitement préventif contre le bleuissement du bois fraîchement débité
P | traitement préventif contre les champignons lignivores sur du bois de construction
Pc | traitement curatif contre la mérule dans la maçonnerie
Ic | traitement curatif contre les insectes dans le bois de construction
Ip | traitement préventif contre les insectes attaquant le bois de construction
W | convient pour le bois de construction exposé de manière permanente aux influences atmosphériques sans être en contact permanent avec la terre ou l’eau. La protection du bois par une couche de fond est durablement assurée contre les influences atmosphériques par l’application d’une lasure de finition appropriée.
E | convient pour le bois de construction qui est en contact permanent avec la terre ou l’eau.
Classe d'utilisation (CU) (colonne H)
CU1 | sans contact avec la terre, couvert (sec)
CU2 | sans contact avec la terre, couvert (risque d'humidification)
CU3 | sans contact avec la terre, découvert
CU4 | en contact avec la terre et l'eau douce (mâts, poteaux, bois dans les fondations)
Méthodes d'utilisation (colonne J)
Aspersion/pulvérisation
au pinceau/au rouleau
Fumigation
Immersion prolongée
Imprégnation sous pression/Imprégnation par vide et pression alternés
procédé de mousse
Technique par perforations/Inoculation
Trempage/Immersion
Tunnel de pulvérisation
Vacumat
Pour l'autorisation des produits individuels et des familles de produits, les décisions de l'Office fédéral de la santé publique (OFSP) sont juridiquement contraignantes. Les informations contenues dans la présente liste de produits de protection du bois et/ou dans le RPC peuvent différer entre elles en raison des modifications fréquentes des autorisations existantes et de l'ajout de nouvelles autorisations.

## Liste des produits
N° d'autorisation1 | Nom du produit | Communiquant | Substances actives | Efficacité | Catégories d'utilisateurs | Etat physique/ Type de formulation | Classe d'utilisation | But d'utilisation | Méthodes d'utilisation
CHZB2074 | AGRO Plus GL | TEKNOS FEYCO AG | Perméthrine (CAS: 52645-53-1) | Ic;Ip | Utilisateur professionnel | Liquide | CU1;CU2 | curatif;préventif | au pinceau/au rouleau
CHZN5613 | Alpina Holzschutz-Grund | DAW Schweiz AG | IPBC (CAS: 55406-53-6);N-(3-aminopropyl)-N-dodécylpropane-1,3-diamine (Diamine) (CAS: 2372-82-9) | B;W | Utilisateur professionnel;Utilisateur privé | Liquide | CU2;CU3 | préventif | Aspersion/pulvérisation;au pinceau/au rouleau;Trempage/Immersion;Tunnel de pulvérisation
CH-2013-0012 | ANTIBLU SELECT 3787 | Lonza Cologne GmbH | IPBC (CAS: 55406-53-6);Propiconazole (CAS: 60207-90-1);Tébuconazole (CAS: 107534-96-3) | Bf;W | Utilisateur professionnel | Liquide | CU2;CU3 | préventif | Trempage/Immersion;Tunnel de pulvérisation
CHZN5053.01.* | Aqua Lignex I /Aquaprofi HSL Blv/Trattamento Protettivo per Legno 3 in 1 | Ticinocolor SA | IPBC (CAS: 55406-53-6);Perméthrine (CAS: 52645-53-1) | B;Ip;W | Utilisateur professionnel;Utilisateur privé | Liquide | CU2;CU3 | préventif | au pinceau/au rouleau;Trempage/Immersion
CH-2012-0033.01.* | Aqua Primer 2907-02 | Teknos Deutschland GmbH | IPBC (CAS: 55406-53-6);Propiconazole (CAS: 60207-90-1) | B;P;W | Utilisateur professionnel | Liquide | CU2;CU3 | préventif | au pinceau/au rouleau;Trempage/Immersion;Tunnel de pulvérisation;Vacumat
CH-2017-0009 | AQUAGRUND NB10 | TEKNOS FEYCO AG | IPBC (CAS: 55406-53-6);Propiconazole (CAS: 60207-90-1) | B;P;W | Utilisateur professionnel | Liquide | CU2;CU3 | préventif | Aspersion/pulvérisation;au pinceau/au rouleau;Trempage/Immersion;Tunnel de pulvérisation;Vacumat
CHZN4708 | Aquaprofi Grund Plus BPlvT | Ticinocolor SA | IPBC (CAS: 55406-53-6);Perméthrine (CAS: 52645-53-1);Propiconazole (CAS: 60207-90-1) | B;Ip;P;W | Utilisateur professionnel;Utilisateur privé | Liquide | CU2;CU3 | préventif | au pinceau/au rouleau;Trempage/Immersion;Tunnel de pulvérisation
CH-2013-0023* | Aquawood TIG | Adler-Werk Lackfabrik Johann Berghofer GmbH & Co KG | IPBC (CAS: 55406-53-6);Tébuconazole (CAS: 107534-96-3) | B;P;W | Utilisateur professionnel | Liquide | CU2;CU3 | préventif | Trempage/Immersion
CH-2013-0018 | Aquawood TIM | Adler-Werk Lackfabrik Johann Berghofer GmbH & Co KG | IPBC (CAS: 55406-53-6);Propiconazole (CAS: 60207-90-1) | B;P;W | Utilisateur professionnel;Utilisateur privé | Liquide | CU2;CU3 | préventif | au pinceau/au rouleau;Technique par perforations/Inoculation;Aspersion/pulvérisation;Trempage/Immersion;Tunnel de pulvérisation
CHZN5185 | Arbezol Construction BI | Bosshard + Co AG | Borate de N-didécyl-N-dipolyéthoxyammonium (Polymeric betaine) (CAS: 214710-34-6);Fenoxycarb (CAS: 72490-01-8) | Bf;Ip | Utilisateur professionnel;Utilisateur privé | Liquide |  | préventif | Trempage/Immersion;Tunnel de pulvérisation
CH-2019-0020 | Arbezol Hydro Grundierung BIP | Bosshard Lack- und Farbenfabrik GmbH | IPBC (CAS: 55406-53-6);Perméthrine (CAS: 52645-53-1);Propiconazole (CAS: 60207-90-1) | B;Ip;P;W | Utilisateur professionnel | Liquide | CU2;CU3 | préventif | au pinceau/au rouleau;Trempage/Immersion
CH-2013-0017 | Arbezol Hydro-Grundierung BP | Bosshard + Co AG | IPBC (CAS: 55406-53-6);Propiconazole (CAS: 60207-90-1) | B;P;W | Utilisateur professionnel;Utilisateur privé | Liquide | CU2;CU3 | préventif | Aspersion/pulvérisation;au pinceau/au rouleau;Trempage/Immersion;Tunnel de pulvérisation
CH-2020-0015 | Arbezol Spezial | Bosshard Lack- und Farbenfabrik GmbH | Perméthrine (CAS: 52645-53-1) | Ic;Ip | Utilisateur professionnel;Utilisateur privé | Liquide | CU1;CU2;CU3 | curatif;préventif | Aspersion/pulvérisation;au pinceau/au rouleau
CHZB0299 | Arbezol Spezial Spray | Bosshard + Co AG | Perméthrine (CAS: 52645-53-1) | Ic | Utilisateur professionnel;Utilisateur privé | Aérosol | CU1;CU2 | curatif | Aspersion/pulvérisation
CH-2013-0029 | Arbotrol Bläueschutzgrund B | Bosshard + Co AG | IPBC (CAS: 55406-53-6);Propiconazole (CAS: 60207-90-1) | B;W | Utilisateur professionnel | Liquide | CU2;CU3 | préventif | au pinceau/au rouleau;Trempage/Immersion;Tunnel de pulvérisation
CH-2017-0032 | AXIL 2000 | BERKEM SAS | IPBC (CAS: 55406-53-6);Propiconazole (CAS: 60207-90-1);Tébuconazole (CAS: 107534-96-3) | B;Bf;P;W | Utilisateur professionnel | Liquide | CU3 | préventif | Trempage/Immersion;Tunnel de pulvérisation
CHZN4186 | AXIL 2000 Anti-Bleu | Knuchel Farben AG | Chlorure de didécyldiméthylammonium (DDAC) (CAS: 7173-51-5);Composés de l‘ion ammonium quaternaire, alkyles de coco triméthyles, chlorures (ATMAC/TMAC) (CAS: 61789-18-2);Propiconazole (CAS: 60207-90-1) | Bf | Utilisateur professionnel | Liquide |  | préventif | Aspersion/pulvérisation;Trempage/Immersion
CHZN3461 | AXIL 3000 | Knuchel Farben AG | Cyperméthrine (CAS: 52315-07-8);IPBC (CAS: 55406-53-6);Propiconazole (CAS: 60207-90-1);Tébuconazole (CAS: 107534-96-3) | B;Bf;Ip;P;W | Utilisateur professionnel;Utilisateur privé | Liquide | CU2;CU3 | préventif | Aspersion/pulvérisation;Imprégnation sous pression/Imprégnation par vide et pression alternés;Trempage/Immersion
CHZN4624 | Bläueschutz MV50I | TEKNOS FEYCO AG | Borate de N-didécyl-N-dipolyéthoxyammonium (Polymeric betaine) (CAS: 214710-34-6);Fenoxycarb (CAS: 72490-01-8) | BS;Ip | Utilisateur professionnel;Utilisateur privé | Liquide |  | préventif | Trempage/Immersion;Tunnel de pulvérisation
CH-2020-0011 | BLENDA-XOL Imprägniergrund KW 88 / BLENDA-XOL Fond d'imprégnation KW 88 | Knuchel Farben AG | IPBC (CAS: 55406-53-6);Perméthrine (CAS: 52645-53-1);Propiconazole (CAS: 60207-90-1) | B;Ip;P;W | Utilisateur professionnel | Liquide | CU2;CU3 | préventif | au pinceau/au rouleau;Trempage/Immersion
CHZN5683 | BLENDA-XOL Imprägniergund KW 87 | Knuchel Farben AG | Borate de N-didécyl-N-dipolyéthoxyammonium (Polymeric betaine) (CAS: 214710-34-6);IPBC (CAS: 55406-53-6);Perméthrine (CAS: 52645-53-1);Tébuconazole (CAS: 107534-96-3) | B;Ip;P | Utilisateur professionnel;Utilisateur privé | Liquide | CU1;CU2 | préventif | Aspersion/pulvérisation;au pinceau/au rouleau;Trempage/Immersion
CH-2012-0020 | COLODUR Holzschutzgrund mit Bläueschutz | J. W. Ostendorf (Schweiz) AG | IPBC (CAS: 55406-53-6) | B;W | Utilisateur professionnel;Utilisateur privé | Liquide | CU2;CU3 | préventif | Aspersion/pulvérisation;au pinceau/au rouleau;Trempage/Immersion;Tunnel de pulvérisation
CH-2012-0024 | COLODUR Holzschutzgrund wasserverdünnbar mit Bläueschutz | J. W. Ostendorf (Schweiz) AG | IPBC (CAS: 55406-53-6);Propiconazole (CAS: 60207-90-1) | B;P;W | Utilisateur professionnel;Utilisateur privé | Liquide | CU2;CU3 | préventif | au pinceau/au rouleau
CH-2014-0031 | Complex Imprägniergrund HU 109 | Josef Schellborn GmbH | IPBC (CAS: 55406-53-6);Propiconazole (CAS: 60207-90-1) | B;P;W | Utilisateur professionnel | Liquide | CU2;CU3 | préventif | au pinceau/au rouleau;Trempage/Immersion;Tunnel de pulvérisation
CH-2016-0014.01.0* | Creosote BPF Koppers | Koppers International B.V. | Créosote (CAS: 8001-58-9) | P;W | Utilisateur professionnel | Liquide | CU3 | préventif | Imprégnation sous pression/Imprégnation par vide et pression alternés
CH-2017-0001.01.0* | Creosote EN 13991 | Rain Carbon Germany GmbH | Créosote (CAS: 8001-58-9) | P;W | Utilisateur professionnel | Liquide | CU3 | préventif | Imprégnation sous pression/Imprégnation par vide et pression alternés
CH-2016-0023 | Diffusit Holzbau | BASF Wolman GmbH | Acide borique (CAS: 10043-35-3);Tétraborate de disodium (pentahydrate) (CAS: 12179-04-3) | Ip;P | Utilisateur professionnel | Liquide | CU1;CU2 | préventif | au pinceau/au rouleau
CHZN3802 | Diotrol Protect | Maurolin AG | Perméthrine (CAS: 52645-53-1) | Ic;Ip | Utilisateur privé | Aérosol | CU1;CU2 | curatif;préventif | au pinceau/au rouleau;Aspersion/pulvérisation
CHZN4535 | Diotrol Protect Plus | Maurolin AG | Perméthrine (CAS: 52645-53-1) | Ic;Ip;W | Utilisateur professionnel | Liquide | CU1;CU2;CU3 | curatif;préventif | Aspersion/pulvérisation;au pinceau/au rouleau
CH-2013-0028 | Dupli Color Holzimprägnierung lh mit Bläueschutz | J. W. Ostendorf GmbH und Co. KG | IPBC (CAS: 55406-53-6) | B;W | Utilisateur professionnel;Utilisateur privé | Liquide | CU2;CU3 | préventif | au pinceau/au rouleau
CH-2012-0029 | GORI 356 | Teknos A/S | IPBC (CAS: 55406-53-6);Propiconazole (CAS: 60207-90-1);Tébuconazole (CAS: 107534-96-3) | B;P;W | Utilisateur professionnel;Utilisateur privé | Liquide | CU2;CU3 | préventif | au pinceau/au rouleau;Imprégnation sous pression/Imprégnation par vide et pression alternés;Trempage/Immersion;Tunnel de pulvérisation;Vacumat
CH-2012-0030 | GORI 605 | Teknos A/S | IPBC (CAS: 55406-53-6);Propiconazole (CAS: 60207-90-1);Tébuconazole (CAS: 107534-96-3) | B;P;W | Utilisateur professionnel;Utilisateur privé | Liquide | CU2;CU3 | préventif | au pinceau/au rouleau;Imprégnation sous pression/Imprégnation par vide et pression alternés;Trempage/Immersion
CH-2012-0022 | Herbol Bläueschutzgrund BS | Akzo Nobel Decorative Coatings B.V. | IPBC (CAS: 55406-53-6);Propiconazole (CAS: 60207-90-1) | B;P;W | Utilisateur professionnel;Utilisateur privé | Liquide | CU2;CU3 | préventif | Aspersion/pulvérisation;au pinceau/au rouleau;Imprégnation sous pression/Imprégnation par vide et pression alternés;Trempage/Immersion;Tunnel de pulvérisation
CH-2012-0037* | HK-Lasur | Remmers GmbH | IPBC (CAS: 55406-53-6) | B;P | Utilisateur professionnel;Utilisateur privé | Liquide | CU2;CU3 | préventif | Aspersion/pulvérisation;au pinceau/au rouleau;Trempage/Immersion;Tunnel de pulvérisation
CH-2016-0017 | Holzschutzgrund 250 | Brillux GmbH & Co. KG | IPBC (CAS: 55406-53-6);Propiconazole (CAS: 60207-90-1) | B;P;W | Utilisateur professionnel;Utilisateur privé | Liquide | CU2;CU3 | préventif | au pinceau/au rouleau;Imprégnation sous pression/Imprégnation par vide et pression alternés;Trempage/Immersion;Tunnel de pulvérisation
CH-2012-0070 | Holzschutz-Imprägnierung 9003 | SAICOS COLOUR GmbH | IPBC (CAS: 55406-53-6);Propiconazole (CAS: 60207-90-1) | B;P;W | Utilisateur professionnel;Utilisateur privé | Liquide | CU2;CU3 | préventif | Aspersion/pulvérisation;au pinceau/au rouleau;Trempage/Immersion;Tunnel de pulvérisation
CH-2013-0016 | Holzschutz-Imprägnierung aq. 9005 | SAICOS COLOUR GmbH | IPBC (CAS: 55406-53-6);Propiconazole (CAS: 60207-90-1) | B;P;W | Utilisateur professionnel;Utilisateur privé | Liquide | CU2;CU3 | préventif | Aspersion/pulvérisation;au pinceau/au rouleau;Trempage/Immersion;Tunnel de pulvérisation
CH-2020-0016 | HYDROGRUND PLUS | J.F. Amonn SPA/AG | IPBC (CAS: 55406-53-6);Propiconazole (CAS: 60207-90-1) | B;P;W | Utilisateur professionnel;Utilisateur privé | Liquide | CU2;CU3 | préventif | Aspersion/pulvérisation;au pinceau/au rouleau;Technique par perforations/Inoculation;Trempage/Immersion;Tunnel de pulvérisation
CH-2014-0020 | HYGROGRUND PLUS | Amonn Coatings GmbH | IPBC (CAS: 55406-53-6);Propiconazole (CAS: 60207-90-1) | B;P;W | Utilisateur professionnel;Utilisateur privé | Liquide | CU2;CU3 | préventif | au pinceau/au rouleau;Trempage/Immersion;Tunnel de pulvérisation
CHZN3411 | impralit BKD 5 | Dynasol GmbH | Borate de N-didécyl-N-dipolyéthoxyammonium (Polymeric betaine) (CAS: 214710-34-6);Cyproconazole (CAS: 94361-06-5);Thiaclopride (CAS: 111988-49-9) | Ip;P;W | Utilisateur professionnel | Liquide | CU1;CU2;CU3 | préventif | Imprégnation sous pression/Imprégnation par vide et pression alternés;Trempage/Immersion
CHZN5184 | Impralit BSK | Dynasol GmbH | Borate de N-didécyl-N-dipolyéthoxyammonium (Polymeric betaine) (CAS: 214710-34-6) | Bf | Utilisateur professionnel | Liquide |  | préventif | Aspersion/pulvérisation;au pinceau/au rouleau;Immersion prolongée;Trempage/Immersion
CHZN2198 | impralit Cut Guard | Dynasol GmbH | Acide borique (CAS: 10043-35-3);Borate de N-didécyl-N-dipolyéthoxyammonium (Polymeric betaine) (CAS: 214710-34-6);Carbonate basique de cuivre(II) (CAS: 12069-69-1) | Ip;P;W | Utilisateur professionnel;Utilisateur privé | Gel | CU3 | préventif | au pinceau/au rouleau
CHZN5763 | impralit-BSK effect | Dynasol GmbH | Borate de N-didécyl-N-dipolyéthoxyammonium (Polymeric betaine) (CAS: 214710-34-6);Chlorure d‘alkyl(C12-C16)-diméthylbenzylammonium (ADBAC/BKC (C12-16))(CAS: 68424-85-1);Cyproconazol (CAS: 94361-06-5);IPBC (CAS: 55406-53-6);Propiconazole (CAS: 60207-90-1) | Bf | Utilisateur professionnel | Liquide |  | préventif | Trempage/Immersion;Tunnel de pulvérisation
CHZB0290 | IMPRALIT-KDS | Dynasol GmbH | Acide borique (CAS: 10043-35-3);Borate de N-didécyl-N-dipolyéthoxyammonium (Polymeric betaine) (CAS: 214710-34-6);Carbonate basique de cuivre(II) (CAS: 12069-69-1) | E;Ip;P;W | Utilisateur professionnel | Liquide | CU1;CU2;CU3;CU4 | préventif | Imprégnation sous pression/Imprégnation par vide et pression alternés
CHZN5639 | impralit-KDS 4 | Dynasol GmbH | Acide borique (CAS: 10043-35-3);Borate de N-didécyl-N-dipolyéthoxyammonium (Polymeric betaine) (CAS: 214710-34-6);Carbonate basique de cuivre(II) (CAS: 12069-69-1) | E;Ip;P; W | Utilisateur professionnel | Liquide | CU1;CU2;CU3;CU4 | préventif | Imprégnation sous pression/Imprégnation par vide et pression alternés
CHZN4417 | Impralit-KDS-B | Dynasol GmbH | Borate de N-didécyl-N-dipolyéthoxyammonium (Polymeric betaine) (CAS: 214710-34-6);Carbonate basique de cuivre(II) (CAS: 12069-69-1) | B;E;Ip;P;W | Utilisateur professionnel | Liquide | CU1;CU2;CU3;CU4 | préventif | Imprégnation sous pression/Imprégnation par vide et pression alternés
CHZN0581 | impralit-SBI 10 | Dynasol GmbH | Borate de N-didécyl-N-dipolyéthoxyammonium (Polymeric betaine) (CAS: 214710-34-6);Fenoxycarb (CAS: 72490-01-8) | BS;Ip | Utilisateur professionnel;Utilisateur privé | Liquide |  | préventif | Trempage/Immersion;Tunnel de pulvérisation
CHZN2143 | impratec MSK 10 | Dynasol GmbH | Borate de N-didécyl-N-dipolyéthoxyammonium (Polymeric betaine) (CAS: 214710-34-6) | Pc | Utilisateur professionnel | Liquide |  |  | au pinceau/au rouleau;procédé de mousse;Technique par perforations/Inoculation;Trempage/Immersion
CHZN4937 | Impratec Sanol I B | Dynasol GmbH | Borate de N-didécyl-N-dipolyéthoxyammonium (Polymeric betaine) (CAS: 214710-34-6);Perméthrine (CAS: 52645-53-1) | Ic | Utilisateur professionnel | Liquide | CU1;CU2 | curatif | Aspersion/pulvérisation;au pinceau/au rouleau
CH-2012-0038 | Induline SW-900 | Remmers GmbH | IPBC (CAS: 55406-53-6);Propiconazole (CAS: 60207-90-1) | B;P;W | Utilisateur professionnel | Liquide | CU2;CU3 | préventif | au pinceau/au rouleau;Trempage/Immersion;Tunnel de pulvérisation
CH-2020-0002* | Koralan GL 220 | Kurt Obermeier GmbH & Co. | IPBC (CAS: 55406-53-6) | B;W | Utilisateur professionnel;Utilisateur privé | Liquide | CU2;CU3 | préventif | Aspersion/pulvérisation;au pinceau/au rouleau;Trempage/Immersion;Tunnel de pulvérisation
CH-2012-0036* | Koralan Holzöl Spezial | Kurt Obermeier GmbH & Co. | IPBC (CAS: 55406-53-6) | B;P;W | Utilisateur professionnel;Utilisateur privé | Liquide | CU2;CU3 | préventif | au pinceau/au rouleau;Imprégnation sous pression/Imprégnation par vide et pression alternés;Trempage/Immersion;Tunnel de pulvérisation;Vacumat
CH-2012-0040 | Koralan Imprägniergrund farblos | Kurt Obermeier GmbH & Co. | IPBC (CAS: 55406-53-6);Propiconazole (CAS: 60207-90-1) | B;P;W | Utilisateur professionnel;Utilisateur privé | Liquide | CU2;CU3 | préventif | au pinceau/au rouleau;Imprégnation sous pression/Imprégnation par vide et pression alternés;Trempage/Immersion;Tunnel de pulvérisation
CH-2012-0034 | Koranol Grund | Kurt Obermeier GmbH & Co. | IPBC (CAS: 55406-53-6) | B | Utilisateur professionnel;Utilisateur privé | Liquide | CU2;CU3 | préventif | Aspersion/pulvérisation;au pinceau/au rouleau;Trempage/Immersion;Tunnel de pulvérisation
CH-2012-0035 | Koranol Imprägnierlasur | Kurt Obermeier GmbH & Co. | IPBC (CAS: 55406-53-6) | B;P;W | Utilisateur professionnel;Utilisateur privé | Liquide | CU2;CU3 | préventif | au pinceau/au rouleau;Trempage/Immersion;Tunnel de pulvérisation
CH-2020-0026 | Korasit NG | Kurt Obermeier GmbH & Co. | Perméthrine (CAS: 52645-53-1);Propiconazole (CAS: 60207-90-1);Tébuconazole (CAS: 107534-96-3) | Ip;P;W | Utilisateur professionnel;Utilisateur privé | Liquide | CU1;CU2;CU3 | préventif | Aspersion/pulvérisation;Immersion prolongée;Imprégnation sous pression/Imprégnation par vide et pression alternés;Technique par perforations/Inoculation;Trempage/Immersion;Tunnel de pulvérisation
CHZN3215 | Korasit® KS2 | Chemia Brugg AG | Carbonate basique de cuivre(II) (CAS: 12069-69-1);Poly(oxy-1,2-éthanediyl),.alpha.-[2-(didécylméthylammonio)éthyl]-.omega.-hydroxy-, propanoate (sel) (Bardap 26) (CAS: 94667-33-1) | E;Ip;P;W | Utilisateur professionnel | Liquide | CU2;CU3;CU4 | préventif | Imprégnation sous pression/Imprégnation par vide et pression alternés
CHZN3221 | Korasit® KS M | Chemia Brugg AG | Carbonate basique de cuivre(II) (CAS: 12069-69-1);Poly(oxy-1,2-éthanediyl),.alpha.-[2-(didécylméthylammonio)éthyl]-.omega.-hydroxy-, propanoate (sel) (Bardap 26) (CAS: 94667-33-1) | E;Ip;P;W | Utilisateur professionnel | Liquide | CU2;CU3;CU4 | préventif | Imprégnation sous pression/Imprégnation par vide et pression alternés
CHZN4972 | Lignex Aquadefend | Ticinocolor SA | Perméthrine (CAS: 52645-53-1) | Ic;Ip | Utilisateur professionnel;Utilisateur privé | Liquide | CU1;CU2 | curatif;préventif | Aspersion/pulvérisation;au pinceau/au rouleau
CHZN0021 | Lignex Defend | Ticinocolor SA | Perméthrine (CAS: 52645-53-1) | Ic;Ip | Utilisateur privé | Liquide | CU1;CU2 | curatif;préventif | au pinceau/au rouleau;Technique par perforations/Inoculation;Trempage/Immersion
CHZN4670 | Lignex Grund BPIv | Ticinocolor SA | IPBC (CAS: 55406-53-6);Perméthrine (CAS: 52645-53-1);Tébuconazole (CAS: 107534-96-3) | B;Ip;P;W | Utilisateur professionnel;Utilisateur privé | Liquide | CU2;CU3 | préventif | Aspersion/pulvérisation;au pinceau/au rouleau;Trempage/Immersion
CHZN4380 | Lignovit IG | Adler Lack AG | IPBC (CAS: 55406-53-6);Perméthrine (CAS: 52645-53-1);Propiconazole (CAS: 60207-90-1) | B;Ip;P;W | Utilisateur professionnel | Liquide | CU2;CU3 | préventif | au pinceau/au rouleau;Trempage/Immersion
CHZN4381 | Lignovit IG Protect | Adler Lack AG | IPBC (CAS: 55406-53-6);Perméthrine (CAS: 52645-53-1);Propiconazole (CAS: 60207-90-1) | B;Ip;P;W | Utilisateur professionnel | Liquide | CU2;CU3 | préventif | au pinceau/au rouleau;Trempage/Immersion
CHZN5721 | Lignovit Primo | Adler Lack AG | Borate de N-didécyl-N-dipolyéthoxyammonium (Polymeric betaine) (CAS: 214710-34-6);IPBC (CAS: 55406-53-6);Perméthrine (CAS: 52645-53-1);Tébuconazole (CAS: 107534-96-3) | B;Ip;P;W | Utilisateur professionnel | Liquide | CU2;CU3 | préventif | Aspersion/pulvérisation;au pinceau/au rouleau;Imprégnation sous pression/Imprégnation par vide et pression alternés;Trempage/Immersion
CHZN5722 | Lignovit Protect-Primo | Adler Lack AG | Borate de N-didécyl-N-dipolyéthoxyammonium (Polymeric betaine) (CAS: 214710-34-6);IPBC (CAS: 55406-53-6);Perméthrine (CAS: 52645-53-1);Tébuconazole (CAS: 107534-96-3) | B;Ip;P;W | Utilisateur professionnel | Liquide | CU2;CU3 | préventif | Aspersion/pulvérisation;au pinceau/au rouleau;Imprégnation sous pression/Imprégnation par vide et pression alternés;Trempage/Immersion
CH-2019-0005* | Lignum Woodworm Killer PF | WoodchemEQ Ltd | Perméthrine (CAS: 52645-53-1) | Ic;Ip | Utilisateur professionnel;Utilisateur privé | Liquide | CU1 | curatif;préventif | Aspersion/pulvérisation;au pinceau/au rouleau;Technique par perforations/Inoculation
CH-2012-0019 | MOOD Holzschutz-Grundierung mit Bläueschutz lösemittelhaltig / MIOCOLOR Holzschutzgrund | J. W. Ostendorf (Schweiz) AG | IPBC (CAS: 55406-53-6) | B;W | Utilisateur professionnel;Utilisateur privé | Liquide | CU2;CU3 | préventif | au pinceau/au rouleau
CH-2012-0025 | MOOD Spezialgrundierung für Holzfassaden mit Bläueschutz wasserverdünnbar ; MOOD Grundierung für Gartenhäuser mit Bläueschutz wasserverdünnbar | J. W. Ostendorf (Schweiz) AG | IPBC (CAS: 55406-53-6);Propiconazole (CAS: 60207-90-1) | B;P;W | Utilisateur professionnel;Utilisateur privé | Liquide | CU2;CU3 | préventif | Aspersion/pulvérisation;au pinceau/au rouleau;Trempage/Immersion;Tunnel de pulvérisation
CHZN5966 | OBI Holzschutzgrund Plus | Meffert AG Schweiz | Borate de N-didécyl-N-dipolyéthoxyammonium (Polymeric betaine) (CAS: 214710-34-6);IPBC (CAS: 55406-53-6);Perméthrine (CAS: 52645-53-1);Tébuconazole (CAS: 107534-96-3) | B;P;W | Utilisateur privé | Liquide | CU2;CU3 | préventif | au pinceau/au rouleau
CH-2012-0043 | OBI Holzschutzgrund; Düfa Holzgrund | Meffert AG Farbwerke | IPBC (CAS: 55406-53-6) | B;W | Utilisateur professionnel;Utilisateur privé | Liquide | CU2;CU3 | préventif | au pinceau/au rouleau
CH-2016-0019 | Osmo Holz-Imprägnierung WR Aqua 4008 Farblos/Osmo Imprégnation pour le bois WR aqua 4008 incolore | Osmo Holz und Color GmbH & Co. KG | IPBC (CAS: 55406-53-6);Propiconazole (CAS: 60207-90-1) | B;P;W | Utilisateur professionnel;Utilisateur privé | Liquide | CU2;CU3 | préventif | Aspersion/pulvérisation;au pinceau/au rouleau;Trempage/Immersion;Tunnel de pulvérisation
CH-2019-0026* | PPG Class3 WB | PPG AC - France SA | Cyperméthrine (CAS: 52315-07-8);IPBC (CAS: 55406-53-6);Propiconazole (CAS: 60207-90-1);Tébuconazole (CAS: 107534-96-3) | Ic;Ip;P;W | Utilisateur professionnel;Utilisateur privé | Liquide | CU1;CU2;CU3 | curatif;préventif | Aspersion/pulvérisation;au pinceau/au rouleau;Technique par perforations/Inoculation;Trempage/Immersion
CH-2014-0026 | PPG Woodfinishes CE 120QT | Kurt Obermeier GmbH & Co. | IPBC (CAS: 55406-53-6);Propiconazole (CAS: 60207-90-1) | B;P;W | Utilisateur professionnel | Liquide | CU2;CU3 | préventif | au pinceau/au rouleau;Trempage/Immersion
CHZN4668 | profilan-Holzschutzgrund B | Dynasol GmbH | IPBC (CAS: 55406-53-6);Perméthrine (CAS: 52645-53-1);Propiconazole (CAS: 60207-90-1) | B;Ip;P;W | Utilisateur professionnel | Liquide | CU2;CU3 | préventif | Aspersion/pulvérisation;au pinceau/au rouleau;Trempage/Immersion;Tunnel de pulvérisation
CHZN473 | profilan-Lasol B | Dynasol GmbH | IPBC (CAS: 55406-53-6);Perméthrine (CAS: 52645-53-1);Tébuconazole (CAS: 107534-96-3) | B;Ip;P;W | Utilisateur professionnel | Liquide | CU2;CU3 | préventif | au pinceau/au rouleau;Trempage/Immersion;Tunnel de pulvérisation
CHZN4207.01.0* | Pullex 3in1-Lasur in verschiedenen Farbetönen | Adler Lack AG | IPBC (CAS: 55406-53-6);Perméthrine (CAS: 52645-53-1);Tébuconazole (CAS: 107534-96-3) | B;Ip;P;W | Utilisateur professionnel;Utilisateur privé | Liquide | CU2;CU3 | préventif | au pinceau/au rouleau
CHZN4234 | Pullex Aqua-Imprägnierung | Adler Lack AG | IPBC (CAS: 55406-53-6);Perméthrine (CAS: 52645-53-1);Propiconazole (CAS: 60207-90-1) | B;Ip;P;W | Utilisateur professionnel;Utilisateur privé | Liquide | CU2;CU3 | préventif | au pinceau/au rouleau;Trempage/Immersion
CHZN4094 | Pullex Imprägnier-Grund | Adler Lack AG | IPBC (CAS: 55406-53-6);Perméthrine (CAS: 52645-53-1);Tébuconazole (CAS: 107534-96-3) | B;Ip;P;W | Utilisateur professionnel;Utilisateur privé | Liquide | CU2;CU3 | préventif | au pinceau/au rouleau;Trempage/Immersion
CH-2012-0039.01.0* | Remmers Holzschutz-Creme | Remmers GmbH | IPBC (CAS: 55406-53-6) | B;P;W | Utilisateur professionnel;Utilisateur privé | Pâte | CU2;CU3 | préventif | au pinceau/au rouleau
CH-2019-0017 | Rodical Multi-use | Caldic Denmark A/S | IPBC (CAS: 55406-53-6);Perméthrine (CAS: 52645-53-1);Propiconazole (CAS: 60207-90-1) | B;Ip;P;W | Utilisateur professionnel | Liquide | CU2;CU3 | préventif | au pinceau/au rouleau;Trempage/Immersion
CH-2018-0005 | Sikkens Cetol Aktiva Universal BP ; Herbol Bläueschutzgrund BS-Spezial ; Xyladecor Holzschutz-Grundierung Plus | Akzo Nobel Decorative Coatings B.V. | IPBC (CAS: 55406-53-6);Propiconazole (CAS: 60207-90-1) | B;P;W | Utilisateur professionnel;Utilisateur privé | Liquide | CU2;CU3 | préventif | au pinceau/au rouleau
CH-2012-0028 | Sikkens Cetol BL Aktiva BP | Akzo Nobel Decorative Coatings B.V. | IPBC (CAS: 55406-53-6);Propiconazole (CAS: 60207-90-1) | B;P;W | Utilisateur professionnel | Liquide | CU2;CU3 | préventif | Aspersion/pulvérisation;au pinceau/au rouleau
CH-2012-0026 | Sikkens Cetol HLS Plus (BP) | Akzo Nobel Decorative Coatings B.V. | IPBC (CAS: 55406-53-6) | B;W | Utilisateur professionnel;Utilisateur privé | Liquide | CU3 | préventif | au pinceau/au rouleau
CH-2017-0011* | Sikkens Cetol HLS plus(BP) | Akzo Nobel Decorative Coatings B.V. | IPBC (CAS: 55406-53-6) | B;W | Utilisateur professionnel;Utilisateur privé | Liquide | CU2;CU3 | préventif | au pinceau/au rouleau
CH-2012-0069.01.0* | Sikkens Cetol WP 567 (BPD)* | Akzo Nobel Industrial Coatings AB | IPBC (CAS: 55406-53-6);Propiconazole (CAS: 60207-90-1);Tébuconazole (CAS: 107534-96-3) | B;P;W | Utilisateur professionnel | Liquide | CU2;CU3 | préventif | au pinceau/au rouleau;Trempage/Immersion;Tunnel de pulvérisation
CH-2013-0030 | Sikkens Cetol WV 880BPD | Akzo Nobel Industrial Coatings AB | IPBC (CAS: 55406-53-6);Propiconazole (CAS: 60207-90-1) | B;P;W | Utilisateur professionnel | Liquide | CU2;CU3 | préventif | Aspersion/pulvérisation;au pinceau/au rouleau;Trempage/Immersion;Tunnel de pulvérisation
CH-2012-0021 | Sikkens Cetol® Aktiva BP | Akzo Nobel Decorative Coatings B.V. | IPBC (CAS: 55406-53-6);Propiconazole (CAS: 60207-90-1) | B;P;W | Utilisateur professionnel;Utilisateur privé | Liquide | CU2;CU3 | préventif | Aspersion/pulvérisation;au pinceau/au rouleau;Imprégnation sous pression/Imprégnation par vide et pression alternés;Trempage/Immersion;Tunnel de pulvérisation
CH-2012-0032 | Sikkens Rubbol WP 177 (BPD) | Akzo Nobel Industrial Coatings AB | IPBC (CAS: 55406-53-6) | B;W | Utilisateur professionnel | Liquide | CU2;CU3 | préventif | Trempage/Immersion
CHZN4382 | SILAXOL Holzimprägniergrund KW 90 | Knuchel Farben AG | IPBC (CAS: 55406-53-6);Perméthrine (CAS: 52645-53-1);Propiconazole (CAS: 60207-90-1) | B;Ip;P;W | Utilisateur professionnel;Utilisateur privé | Liquide | CU1;CU2;CU3 | préventif | Aspersion/pulvérisation;au pinceau/au rouleau;Trempage/Immersion;Tunnel de pulvérisation
CH-2014-0021 | SILAXOL KW 92 | Knuchel Farben AG | IPBC (CAS: 55406-53-6);Propiconazole (CAS: 60207-90-1) | B;P;W | Utilisateur professionnel;Utilisateur privé | Liquide | CU2;CU3 | préventif | Aspersion/pulvérisation;au pinceau/au rouleau;Imprégnation sous pression/Imprégnation par vide et pression alternés;Trempage/Immersion;Tunnel de pulvérisation
CH-2016-0013 | Stabilo FFF | TEKNOS FEYCO AG | IPBC (CAS: 55406-53-6);Propiconazole (CAS: 60207-90-1) | B;P;W | Utilisateur professionnel;Utilisateur privé | Liquide | CU2;CU3 | préventif | Aspersion/pulvérisation;au pinceau/au rouleau;Imprégnation sous pression/Imprégnation par vide et pression alternés;Trempage/Immersion;Tunnel de pulvérisation
CH-2012-0055 | Swing Color Holzschutzgrund | Bauhaus Fachcentren AG | IPBC (CAS: 55406-53-6);Propiconazole (CAS: 60207-90-1) | B;W | Utilisateur professionnel;Utilisateur privé | Liquide | CU2;CU3 | préventif | Aspersion/pulvérisation;au pinceau/au rouleau;Trempage/Immersion;Tunnel de pulvérisation
CH-2017-0003 | swingcolor HOLZSCHUTZGRUND, wasserbasierend | FHG-Münster | IPBC (CAS: 55406-53-6);Propiconazole (CAS: 60207-90-1) | B;P;W | Utilisateur professionnel;Utilisateur privé | Liquide | CU2;CU3 | préventif | au pinceau/au rouleau;Imprégnation sous pression/Imprégnation par vide et pression alternés;Trempage/Immersion;Tunnel de pulvérisation
CH-2016-0016 | Tanalith E 3475 | Lonza Cologne GmbH | Cuivre (granulé) (CAS: 7440-50-8);Propiconazole (CAS: 60207-90-1);Tébuconazole (CAS: 107534-96-3) | E;Ip;P;W | Utilisateur professionnel | Liquide | CU1;CU2;CU3;CU4a | préventif | Imprégnation sous pression/Imprégnation par vide et pression alternés
CH-2012-0068 | TEKNOL AQUA 1410-01 | Teknos A/S | IPBC (CAS: 55406-53-6);Propiconazole (CAS: 60207-90-1) | B;P;W | Utilisateur professionnel;Utilisateur privé | Liquide | CU2;CU3 | préventif | Aspersion/pulvérisation;au pinceau/au rouleau;Technique par perforations/Inoculation;Trempage/Immersion;Tunnel de pulvérisation
CH-2012-0018 | TWP 085 | Troy Chemical Company BV | IPBC (CAS: 55406-53-6);Propiconazole (CAS: 60207-90-1) | B;P;W | Utilisateur professionnel;Utilisateur privé | Liquide | CU2;CU3 | préventif | Aspersion/pulvérisation;au pinceau/au rouleau;Trempage/Immersion;Tunnel de pulvérisation
CH-2017-0019 | TWP 092i | Troy Chemical Company BV | Cyperméthrine (CAS: 52315-07-8);IPBC (CAS: 55406-53-6);Propiconazole (CAS: 60207-90-1) | B;Ip;P;W | Utilisateur professionnel;Utilisateur privé | Liquide | CU2;CU3 | préventif | au pinceau/au rouleau
CH-2018-0006 | TWP 097i | Troy Chemical Company BV | IPBC (CAS: 55406-53-6);Perméthrine (CAS: 52645-53-1);Propiconazole (CAS: 60207-90-1) | B;Ip;P;W | Utilisateur professionnel;Utilisateur privé | Liquide | CU2;CU3 | préventif | au pinceau/au rouleau
CH-2018-0027 | TX203 TRAITEMENT MULTI USAGES; TX203 MULTIFUNKTIONS BEHANDLUNG; TX203 TRATTAMENTO MULTI-USO | V33 SA | Cyperméthrine (CAS: 52315-07-8);Propiconazole (CAS: 60207-90-1);Tébuconazole (CAS: 107534-96-3) | P;Ic;Ip | Utilisateur professionnel;Utilisateur privé | Liquide | CU1;CU2;CU3 | curatif;préventif | Aspersion/pulvérisation;au pinceau/au rouleau;Technique par perforations/Inoculation
CHZN5774 | Universalimprägnierung | Balteschwiler AG | Borate de N-didécyl-N-dipolyéthoxyammonium (Polymeric betaine) (CAS: 214710-34-6);IPBC (CAS: 55406-53-6);Perméthrine (CAS: 52645-53-1);Tébuconazole (CAS: 107534-96-3) | B;Ip;P;W | Utilisateur professionnel;Utilisateur privé | Liquide | CU2;CU3 | préventif | au pinceau/au rouleau
CH-2018-0024 | V33 TRAITEMENT DU BOIS MEUBLES NEUFS ET ANCIENS; V33 TRATTAMENTO MOBILI NOVI E ANTICHI; V33 HOLZBEHANDLUNG NEUE UND ANTIKE MOBEL | V33 SA | Perméthrine (CAS: 52645-53-1) | Ic;Ip | Utilisateur professionnel;Utilisateur privé | Aérosol | CU1 | curatif;préventif | Aspersion/pulvérisation;Technique par perforations/Inoculation
CH-2018-0026 | V33 TRAITEMENT UNIVERSEL; V33 UNIVERSELLE BEHANDLUNG; V33 TRATTAMENTO UNIVERSALE | V33 SA | Cyperméthrine (CAS: 52315-07-8);Propiconazole (CAS: 60207-90-1);Tébuconazole (CAS: 107534-96-3) | P;Ic;Ip | Utilisateur professionnel;Utilisateur privé | Liquide | CU1;CU2;CU3 | curatif;préventif | Aspersion/pulvérisation;au pinceau/au rouleau;Technique par perforations/Inoculation
CH-2012-0065 | WOCOSEN WF | Janssen PMP | IPBC (CAS: 55406-53-6);Propiconazole (CAS: 60207-90-1) | B;P;W | Utilisateur professionnel;Utilisateur privé | Liquide | CU2;CU3 | préventif | au pinceau/au rouleau;Technique par perforations/Inoculation;Aspersion/pulvérisation;Trempage/Immersion;Tunnel de pulvérisation
CHZN3448 | Wolmanit CX-8 WB | BASF Schweiz AG | Bis[1-cyclohexyl-1,2-di(hydroxy-.kappa.O)diazeniumato(2-)]-cuivre (Cu-HDO) (CAS: 312600-89-8);Carbonate basique de cuivre(II) (CAS: 12069-69-1) | E;Ip;P;W | Utilisateur professionnel | Liquide | CU2;CU3;CU4 | préventif | Imprégnation sous pression/Imprégnation par vide et pression alternés
CH-2014-0037 | Wolmanit® B-Holzschutzpatrone | BASF Wolman GmbH | Acide borique (CAS: 10043-35-3) | Ip;P;W | Utilisateur professionnel | Solide | CU2;CU3 | préventif | Technique par perforations/Inoculation
CHZN3880 | Wolmanit® CX-8M | BASF Schweiz AG | Bis[1-cyclohexyl-1,2-di(hydroxy-.kappa.O)diazeniumato(2-)]-cuivre (Cu-HDO) (CAS: 312600-89-8);Carbonate basique de cuivre(II) (CAS: 12069-69-1) | E;Ip;P;W | Utilisateur professionnel | Liquide | CU2;CU3;CU4 | préventif | Imprégnation sous pression/Imprégnation par vide et pression alternés
CH-2020-0010 | Wolsit KD-10 | BASF Wolman GmbH | Propiconazole (CAS: 60207-90-1) | B;P;W | Utilisateur professionnel | Concentré soluble | CU2;CU3 | préventif | Imprégnation sous pression/Imprégnation par vide et pression alternés;Trempage/Immersion;Tunnel de pulvérisation
CH-2019-0003 | X6122B1; Gori 22 | PPG AC - France SA | Cyperméthrine (CAS: 52315-07-8);IPBC (CAS: 55406-53-6);Propiconazole (CAS: 60207-90-1);Tébuconazole (CAS: 107534-96-3) | Ic;Ip | Utilisateur professionnel;Utilisateur privé | Liquide | CU1 | curatif;préventif | Aspersion/pulvérisation;au pinceau/au rouleau;Technique par perforations/Inoculation
CH-2018-0014 | XILIX GEL | BERKEM SAS | Perméthrine (CAS: 52645-53-1) | Ic;Ip | Utilisateur professionnel | Gel | CU1 | curatif;préventif | Aspersion/pulvérisation;Technique par perforations/Inoculation
CH-2018-0008 | Xyladecor gegen Holzwürmer "Neu" Herbol gegen Holzwürmer Neu | Akzo Nobel Decorative Coatings B.V. | Cyperméthrine (CAS: 52315-07-8) | Ic;Ip | Utilisateur professionnel;Utilisateur privé | Liquide | CU1;CU2 | curatif;préventif | au pinceau/au rouleau;Technique par perforations/Inoculation
CH-2012-0023 | Xyladecor Holzschutz-Grundierung(+) - auf Lösemittelbasis | Akzo Nobel Decorative Coatings B.V. | IPBC (CAS: 55406-53-6);Propiconazole (CAS: 60207-90-1) | B;P;W | Utilisateur professionnel;Utilisateur privé | Liquide | CU2;CU3 | préventif | Aspersion/pulvérisation;au pinceau/au rouleau;Imprégnation sous pression/Imprégnation par vide et pression alternés;Trempage/Immersion;Tunnel de pulvérisation
CH-2017-0024.01.0* | Xyladecor Holzschutz-Lasur 2in1 BPF | Akzo Nobel Decorative Coatings B.V. | IPBC (CAS: 55406-53-6) | B;W | Utilisateur professionnel;Utilisateur privé | Liquide | CU2;CU3 | préventif | au pinceau/au rouleau
CH-2019-0019 | XYLADECOR XYLAMON GRUNDIERUNG FARBLOS BP | Akzo Nobel Decorative Coatings B.V. | IPBC (CAS: 55406-53-6);Perméthrine (CAS: 52645-53-1);Propiconazole (CAS: 60207-90-1) | B;Ip;P;W | Utilisateur professionnel;Utilisateur privé | Liquide | CU2;CU3 | préventif | au pinceau/au rouleau
CH-2017-0012 | Zowo-tec® 116 Holzschutzimprägnierung farblos | Zobel Chemie GmbH | IPBC (CAS: 55406-53-6);Propiconazole (CAS: 60207-90-1) | B;P;W | Utilisateur professionnel;Utilisateur privé | Liquide | CU2;CU3 | préventif | Aspersion/pulvérisation;au pinceau/au rouleau;Technique par perforations/Inoculation;Trempage/Immersion
1 Les familles de produits biocides (BPF) sont identifiables par le numéro d'autorisation, elles contiennent un * à la fin du numéro. Chaque membre de la famille a un numéro différent à la place du *. Si le numéro d'enregistrement de la BPF incluant le * est saisi dans le RPC, tous les membres de la famille apparaissent. Les noms des produits des différents membres de la BPF peuvent être très différents du nom donné ici.